## MEMORIAS_ES
Aplicación | Producto | Lana mineral | Texto descriptivo | Ancho tabique | Lambda | EPD | BIM & AUTOCAD
Cubierta plana | Smart Roof Thermal | Lana de roca | M2._ Paneles rígidos de lana mineral Smart Roof Thermal, para aislamiento de cubiertas visitables pero no transitables, deck, metálicas o tradicionales de hormigón según UNE-EN 13162, no hidrófila, de (40, 50, 60, 80, 100, 120) mm de espesor, con conductividad térmica 0,036 W/mK y una resistencia térmica de (1,10 / 1,35 / 1,65 / 2,20 / 2,75 / 3,30) (m2.K/W) respectivamente. Alta resistencia a la compresión de 50 Kpa, resistencia a la carga puntual de 500 N y resistencia al flujo del aire ≥ 5 KPa.s/m2. Se recomienda colocar una barrera de vapor bajo el aislamiento en aquellas zonas climáticas donde exista el riesgo de condensación. Fijación del panel al soporte de cubierta (2 fijaciones/panel) mediante las siguientes fijaciones: - Cubierta deck: tornillo EVB DF + arandela Aluzinc (espesor ≤ 40mm) / tornillo EGB+Etancoplast HP4LØ40 (espesor aislamiento ≥ 50mm) - Cubierta plana hormigón: tornillo Bétofast DF TH + arandela Aluzinc (espesor ≤ 40mm) / tornillo Bétofast TB TX+Etancoplast HP6LØ40 (espesor aislamiento ≥ 50mm) | - | 0.036 | SI | SI
Cubierta plana | Smart Roof Top | Lana de roca | M2._ Paneles rígidos de lana mineral Smart Roof Top, para aislamiento de cubiertas visitables pero no transitables, deck, metálicas o tradicionales de hormigón, según UNE-EN 13162, no hidrófila, de (40, 50, 60, 80, 100, 120) mm de espesor, con conductividad térmica 0,038 W/mK y una resistencia térmica de (1,05 / 1,30 / 1,55 / 2,10 / 2,60 / 3,15) (m2.K/W) respectivamente. Muy alta resistencia a la compresión de 70 Kpa, resistencia a la carga puntual de 650 N y resistencia al flujo del aire ≥ 5 KPa.s/m2. Se recomienda colocar una barrera de vapor bajo el aislamiento en aquellas zonas climáticas donde exista el riesgo de condensación. Fijación del panel al soporte de cubierta (2 fijaciones/panel) mediante las siguientes fijaciones: - Cubierta deck: tornillo EVB DF + arandela Aluzinc (espesor ≤ 40mm) / tornillo EGB+Etancoplast HP4LØ40 (espesor aislamiento ≥ 50mm) - Cubierta plana hormigón: tornillo Bétofast DF TH + arandela Aluzinc (espesor ≤ 40mm) / tornillo Bétofast TB TX+Etancoplast HP6LØ40 (espesor aislamiento ≥ 50mm) | - | 0.038 | SI | SI
Cubierta verde | Urbanscape | Lana de roca | M2_. Cubierta plana no transitable, ajardinada extensiva, compuesta por: 1- Membrana anti raíces Urbanscape, consistente en una lámina artificial de polietileno de baja densidad de color negro para evitar la penetración de las raíces en la membrana impermeable. 2- Sistema de drenaje Urbanscape con depósito de agua, constituido por un panel de doble cara a base de poliestireno reciclado de alto impacto con gran resistencia de carga (322 kN/m2). y una capacidad de retención de agua de 11,8 l/m2 3- Sustrato ligero para cubierta verde Urbanscape ® Green Roll (HTC GR) hecho con fibras de gran longitud de lana mineral de roca especialmente orientadas para formar un fieltro compacto y estable. Excelente medio para la retención de agua y el crecimiento de especies vegetales. Capacidad de retención de agua de 29 l/m2 4- Tepe Urbanscape Sedum-mix, biodegradable, contiene entre diez y doce variedades diferentes de Sedum. La alfombra está cubierta en un 95% min. con vegetación precultivada y está producida de acuerdo a las normas de la FLL. 5- Se debe incluir un sistema de riego para asegurar las necesidades hídricas del sedum. Se recomienda un sistema por goteo, automatizado y programable durante el año. | - |  | SI | SI
Fachada ligera certificada PH | Ultracoustic Plus | Lana de vidrio | M2_ Sistema de fachada ligera certificada Passivhaus del Grupo Knauf y Siga con número de certificado 1236cs04 con valor de Transmitancia térmica (valor U) lineal de 0,10 W/m2K y de 0,25 W/m2K incluyendo puentes térmicos y constituido por los siguientes elementos: Tabique de fachada Knauf, soporte de fachada ventilada, formado por una placa Knauf Aquapanel® Outdoor 2400x1200x12,5 mm, atornillada con tornillo Maxi TB25 mm Aquapanel®, a una estructura metálica de acero galvanizado de canales horizontales Knauf de 100x40x0,7 mm Z275 y montantes verticales Knauf de 100x50x1 mm Z275, en disposición simple con una modulación de 600 mm e/e., relleno con lana mineral ULTRACOUSTIC PLUS de 100 mm de espesor, fabricada con ETechnology, ligante en base vegetal sin formaldehídos ni fenoles añadidos, según norma EN 13162, con certificado de Calidad de Aire Interior EUROFINS GOLD. Resistencia térmica de 2,85 m2/W el cual recibe interiormente una placa de yeso laminado Knauf Tipo A de 12,5 mm y una membrana Majrex de SIGA, hermética al aire y unida entre sí con cinta adhesiva Sicrall de SIGA y con la cinta FENTRIM en su perímetro superior e inferior para evitar las infiltraciones y exfiltraciones de aire en sus encuentros con forjado y muro. Trasdosado autoportante con aislamiento termo-acústico colocado en entramado metálico de canales y montantes Knauf de 48/36 mm con modulación a 600 mm, a base de lana mineral ULTRACOUSTIC PLUS, fabricada con ETechnology, ligante de base vegetal sin formaldehídos ni fenoles añadidos según norma EN 13162, con certificado de Calidad de Aire Interior EUROFINS GOLD, de 50 mm de espesor nominal y ancho 600 mm, con una conductividad térmica de 0,035 W/mK y resistencia térmica de 1,40 m2.K/W. y dos placas de yeso laminado Knauf A de 12,5 mm Aislamiento exterior de fachada ventilada con los paneles en formato rollo de lana mineral NATUROLL 032, fabricada con ETechnology, ligante de base vegetal sin formaldehídos ni fenoles añadidos, según norma EN 13162, con certificado de Calidad de Aire Interior EUROFINS GOLD de 160 mm de espesor nominal y conductividad térmica 0,032 W/m/K y resistencia térmica de 5,00 m2K/W y protegida por la membrana de poliéster impermeable al agua y transpirable al vapor de agua HOMESEAL LDS 0,02 UV de reacción al fuego B-s1,s0. Encintada en sus encuentros y en las ménsulas con cinta negra resistente a la intemperie según recomendación del fabricante. | - | 0.035 | SI | SI
Fachada ligera SATE Aquapanel | Smart Wall FKD-S Thermal | Lana de roca | M2.__ Sistema de fachada ligera Aquapanel revestida con SATE de lana mineral de Knauf Insulation constituida por los siguientes elementos: o Fachada ligera formada por una placa de cemento Knauf Aquapanel Outdoor, atornillada exteriormente a un entramado metálico de canales y montantes de (75x50 / 100x50) con una modulación de (600 / 400) relleno con lana mineral Ultracoustic Plus P/R fabricada con ETechnology, ligante de base vegetal sin formaldehídos ni fenoles añadidos, según norma EN 13162, con certificado de Calidad de Aire Interior EUROFINS GOLD de (70 / 100) mm de espesor con resistencia térmica de (2/2,85) m2/W, el cual recibe interiormente 1 placa de yeso laminado Knauf A de 12,5 mm y una segunda placa de yeso laminado Knauf A+Al de 15 mm. o Aislamiento de lana mineral para SATE Smart Wall FKD-S Thermal, según norma EN 13162, de (80 /100 /120 /140) mm de espesor nominal y dimensiones 0,60 x 1,0m, con una conductividad térmica de 0,035 W/mK y una resistencia térmica de (2,25 /2,85 /3,40 /4,00) m2.K/W, resistencia a la compresion de 30 kPa y resistencia a la tracción de 10 kPa, fijado a la placa de cemento Aquapanel con fijaciones mecánicas complementarias y recomendades ISO PLUS II MT con vástago de polipropileno y tornillo en acero cincado . Para muro portante de pared mediante placa cementicia fijaciones ISO PLUS II con vástago de polipropileno y tornillo en acero cincado. o Revestimiento SATE constituido por un mortero base, una malla de refuerzo, una imprimación y un acabado final, según las especificaciones del fabricante. | - | 0.035 | SI | SI
Fachada ventilada | Smart Facade 32 BP | Lana de vidrio | M2 __ Aislamiento termo-acústico exterior de fachada a base de paneles flexibles hidro-repelentes de baja absorción de agua, de lana mineral Smart Facade 32 BP fabricada con ETechnology, ligante de base vegetal sin formaldehídos ni fenoles añadidos, con certificado de Calidad de Aire Interior EUROFINS GOLD según norma EN 13162, de (50 /60 /80 /100 /120/140/180) mm de espesor nominal, con una conductividad térmica de 0,032 W/mK, resistencia térmica de (1,55 /1,85 /2,50 /3,10 /3,75/ 4,35/ 5,00) m2.K/W y resistencia al flujo del aire de 20 kPa.s/m2, reforzados en su cara exterior de un velo de vidrio negro y fijados al muro portante mediante tacos de polipropileno INCO (espesor aislamiento ≤ 80mm) e INCO II (espesor aislamiento ≥ 100mm) con una longitud total de vástago empotrado en muro portante de 2 cm para INCO y 3 cm para INCO II. Para muro portante de pared mediante placa cementicia fijaciones ISO PLUS II con vástago de polipropileno y tornillo en acero cincado. | - | 0.032 | SI | SI
Fachada ventilada | Smart Facade Black 35 | Lana de vidrio | M2__. Aislamiento termo-acústico exterior de fachada a base de paneles flexibles hidro-repelentes, en formato rollo, de lana mineral Smart Facade Black 35 fabricada con ETechnology, ligante de base vegetal sin formaldehídos ni fenoles añadidos, según norma EN 13162, con certificado de Calidad de Aire Interior EUROFINS GOLD de (50 /60 /80 /100/120) mm de espesor nominal, con una conductividad térmica de 0,035 W/mK y resistencia térmica de (1,40 /1,70 /2,25 /2,85/3,40) m2.K/W, y resistencia al flujo del aire de 5 kPa.s/m2, reforzados en su cara exterior de un tejido de vidrio de color negro y fijados al muro portante mediante tacos de polipropileno INCO (espesor aislamiento ≤ 80mm) e INCO II (espesor aislamiento ≥ 100mm) con una longitud total de vástago empotrado en muro portante de 2 cm para INCO y 3 cm para INCO II. Para muro portante de pared mediante placa cementicia fijaciones ISO PLUS II con vástago de polipropileno y tornillo en acero cincado. | - | 0.035 | SI | SI
Fachada ventilada | SmartFacade 35 BR | Lana de vidrio | M2 __ Aislamiento termo-acústico exterior de fachada a base de paneles flexibles hidro-repelentes de baja absorción de agua, de lana mineral Smart Facade 35 BR fabricada con ETechnology, ligante de base vegetal sin formaldehídos ni fenoles añadidos, con certificado de Calidad de Aire Interior EUROFINS GOLD según norma EN 13162, de (50 /60 /80 /100 /120/) mm de espesor nominal, con una conductividad térmica de 0,035 W/mK, resistencia térmica de (1,40 /1,70 /2,25 /2,85 /3,40) m2.K/W y resistencia al flujo del aire de 15 kPa.s/m2, reforzados en su cara exterior de un velo de vidrio negro y fijados al muro portante mediante tacos de polipropileno INCO (espesor aislamiento ≤ 80mm) e INCO II (espesor aislamiento ≥ 100mm) con una longitud total de vástago empotrado en muro portante de 2 cm para INCO y 3 cm para INCO II. Para muro portante de pared mediante placa cementicia fijaciones ISO PLUS II con vástago de polipropileno y tornillo en acero cincado. | - | 0.035 | SI | SI
Fachada ventilada | Sistema Rainproof | Lana de vidrio | M2 _ Sistema Rainproof de fachada ventilada compuesto por paneles de lana mineral Panel Plus (TP138) fabricada con ETechnology, ligante de base vegetal sin formaldehídos ni fenoles añadidos, según norma EN 13162, con certificado de Calidad de Aire Interior EUROFINS GOLD, según norma EN 13162, de (50 /60 /85 /100 /120 /140 / 160) mm de espesor nominal y dimensiones 1,35 x 0,60 m, con una conductividad térmica de 0,032 W/mK y resistencia térmica de (1,55 /1,85 /2,65 /3,10 /3,75 /4,40 /5,00) m2.K/W y protegido por la membrana de poliéster impermeable al agua y permeable al vapor de agua (Sd = 0,02), con reacción al fuego B-s1-d0, HOMESEAL LDS 0.02 UV de Knauf Insulation y encintada en sus solapes y ménsulas con cinta HOMESEAL LDS BLACK UV TAPE resistente a la intemperie. Instalación según recomendaciones de fabricante. Fijación del aislamiento al muro portante mediante tacos de polipropileno INCO (espesor aislamiento ≤ 80mm) e INCO II (espesor aislamiento ≥ 100mm) con una longitud total de vástago empotrado en muro portante de 2 cm para INCO y 3 cm para INCO II. Para muro portante de pared mediante placa cementicia fijaciones ISO PLUS II con vástago de polipropileno y tornillo en acero cincado. | - | 0.032 | SI | SI
Fachada ventilada | Sistema Rainproof | Lana de roca | M2 _ Sistema Rainproof de fachada ventilada compuesto por paneles de lana mineral Smart Facade Rock 35 fabricada con ETechnology, ligante de base vegetal sin formaldehídos ni fenoles añadidos, según norma EN 13162, con certificado de Calidad de Aire Interior EUROFINS GOLD, según norma EN 13162, de (50 /60 /85 /100 /120) mm de espesor nominal, con una conductividad térmica de 0,035 W/mK y resistencia térmica de (1,405 /1,70 /2,25 /2,85 /3,40) m2.K/W y protegido por la membrana de poliéster impermeable al agua y permeable al vapor de agua (Sd = 0,02), con reacción al fuego B-s1-d0, HOMESEAL LDS 0.02 UV de Knauf Insulation y encintada en sus solapes y ménsulas con cinta HOMESEAL LDS BLACK UV TAPE resistente a la intemperie. Instalación según recomendaciones de fabricante. Fijación del aislamiento al muro portante mediante tacos de polipropileno INCO (espesor aislamiento ≤ 80mm) e INCO II (espesor aislamiento ≥ 100mm) con una longitud total de vástago empotrado en muro portante de 2 cm para INCO y 3 cm para INCO II. Para muro portante de pared mediante placa cementicia fijaciones ISO PLUS II con vástago de polipropileno y tornillo en acero cincado. | - | 0.035 | SI | SI
Fachada ventilada | Smart Facade Rock 35 | Lana de roca | M2_ Aislamiento termo-acústico exterior de fachada ventilada, a base de paneles rígidos e hidro-repelentes de baja absorción de agua, de lana mineral de roca SMART FACADE ROCK 35, fabricado con ETechnology, ligante de base vegetal sin formaldehidos ni fenoles añadidos, con certificado de Calidad de Aire Interior EUROFINS GOLD, según norma EN 13162, de (50 /60 /80 /100 /120) mm de espesor nominal, con una conductividad térmica de 0,035 W/mK, resistencia térmica de (1,40 / 1,70 / 2,25 / 2,85 / 3,40) m2.K/W y resistencia al flujo del aire de 10 kPa.s/m2, y fijados al muro portante mediante tacos de polipropileno INCO (espesor aislamiento ≤ 80mm) e INCO II (espesor aislamiento ≥ 100mm) con una longitud total de vástago empotrado en muro portante de 2 cm para INCO y 3 cm para INCO II. Para muro portante de pared mediante placa cementicia fijaciones ISO PLUS II con vástago de polipropileno y tornillo en acero cincado. | - | 0.035 | SI | SI
Fachada ventilada | Smart AcoustiK 7 | Lana de roca | M2_ Aislamiento termo-acústico exterior de fachada ventilada, a base de paneles rigidos e hidro-repelentes de baja absorción de agua, de lana mineral de roca SMART ACOUSTIK 7, fabricado con ETechnology, ligante de base vegetal sin formaldehidos ni fenoles añadidos, con certificado de Calidad de Aire Interior EUROFINS GOLD, según norma EN 13162, de (40 / 50 /60 /80 /100 /120) mm de espesor nominal, con una conductividad térmica de 0,034 W/mK, resistencia térmica de (1,15 / 1,45 / 1,75 / 2,35 / 2,90 / 3,50) m2.K/W y resistencia al flujo del aire de 12 kPa.s/m2, y fijados al muro portante mediante tacos de polipropileno INCO (espesor aislamiento ≤ 80mm) e INCO II (espesor aislamiento ≥ 100mm) con una longitud total de vástago empotrado en muro portante de 2 cm para INCO y 3 cm para INCO II. Para muro portante de pared mediante placa cementicia fijaciones ISO PLUS II con vástago de polipropileno y tornillo en acero cincado. | - | 0.034 | SI | SI
Falso techo | Ultracoustic Plus | Lana de vidrio | M2.__Aislamiento termo-acústico colocado sobre falso techo de placa de yeso, a base de lana mineral ULTRACOUSTIC PLUS R, fabricado con ETechnology, ligante de base vegetal sin formaldehidos ni fenoles añadidos,con certificado de Calidad de Aire Interior Eurofins Gold, según norma EN 13162, de 100 mm de espesor nominal, con una conductividad térmica de 0,035 W/mK y un coeficiente de absorción acústica αw = 1 y resistencia al flujo del aire de 15 kPa.s/m2 | - | 0.035 | SI | NO
Falso techo | Ultracoustic | Lana de vidrio | M2.__Aislamiento termo-acústico colocado sobre falso techo de placa de yeso, a base de lana mineral ULTRACOUSTIC R, fabricado con ETechnology, ligante de base vegetal sin formaldehidos ni fenoles añadidos,con certificado de Calidad de Aire Interior Eurofins Gold, según norma EN 13162, de 100 mm de espesor nominal, con una conductividad térmica de 0,037 W/mK y un coeficiente de absorción acústica αw = 0,90 y resistencia al flujo del aire de 10 kPa.s/m2 | - | 0.037 | SI | NO
Falso techo perforado | Ultracoustic Absorción | Lana de vidrio | M2.__Aislamiento termo-acústico colocado sobre falso techo perforado o bandejas metálicas, a base de lana mineral ULTRACOUSTIC ABSORCION, fabricado con ETechnology, ligante de base vegetal sin formaldehidos ni fenoles añadidos, con certificado de Calidad de Aire Interior Eurofins Gold, según norma EN 13162, de 30 mm de espesor nominal, con una conductividad térmica de 0,034 W/mK y un coeficiente de absorción acústica αw = 0,65 y resistencia al flujo del aire de 10 kPa.s/m2 | - | 0.034 | SI | NO
Falso techo perforado | Barrera Fónica | Lana de roca | M2_.Aislamiento termo-acústico a base de panel rígido de lana mineral BARRERA FONICA DP8 revestido por ambas caras con aluminio reforzado, de 80 mm de espesor, con una resistencia térmica 2,35 m2K/W, aislamiento acústico 17,5 dBA y resistencia al flujo del aire 15 kPa.s/m2. | - |  | SI | NO
Medianera con pared de ladrillo | Ultracoustic Plus | Lana de vidrio | M2.__Aislamiento termo-acústico a base de paneles rígidos de lana mineral ULTRACOUSTIC PLUS P, de 50 mm de espesor nominal, fabricada con ETechnology, ligante de base vegetal sin formaldehídos ni fenoles añadidos, según norma EN 13162, con certificado de Calidad de Aire Interior EUROFINS GOLD, con una conductividad térmica de 0,035 W/mK, y resistencia térmica de 1,40 m2.K/W, coeficiente de absorción acústica αw = 0,95, resistencia al flujo del aire igual o superior a 15 kPa.s/m2. y aislamiento acústico de 60,5 dBA en sistema de separación de viviendas con paredes de doble hoja de ladrillo. | - | 0.035 | SI | NO
SATE | Smart Wall FKD-S Thermal | Lana de roca | 1 - Aislamiento termo-acústico exterior de fachada SATE, a base de paneles rígidos conductividad térmica 0,035 W/mK, de lana mineral SMART WALL FKD-S THERMAL, según norma EN 13162, de (40 /50 /60 /80 /100 /120 /140) mm de espesor nominal y dimensiones 0,60 x 1,0m, con una resistencia térmica de (1,10 /1,40 /1,70 /2,25 /2,85 /3,40 /4,00) m2.K/W, con resistencia a la compresión de 30 kPa y resistencia a la tracción perpendicular a las caras de 10 kPa , fijados al muro portante mediante mortero adhesivo aplicado en cordón perimetral y pelladas centrales, además de fijaciones mecánicas complementarias y recomendades ISO PLUS II MT con vástago de polipropileno y tornillo en acero cincado . Para muro portante de pared mediante placa cementicia fijaciones ISO PLUS II con vástago de polipropileno y tornillo en acero cincado. 2 - Aplicación sobre el aislante de un recubrimiento base de unos 15 mm de espesor, constituido por un mortero especial a base de cemento, áridos seleccionados y aditivos especiales que mejoran sus propiedades y aumentan su adherencia al soporte, armado en su interior con una malla de fibra de vidrio antiálcalis, de 10 x 10 mm de luz, aplicada in situ, incluso refuerzo de la armadura en puntos singulares, como esquinas de huecos de ventanas, esquinas y rincones de fachadas, etc. 3 - Acabado final decorativo de fachada SATE con recubrimiento sintético mineral aplicado in situ, en capa fina de unos 3 mm de espesor, texturas y color a elegir. Incluso parte proporcional de suministro, colocación y extracción de junquillos de plástico para la realización de juntas de trabajo, formación de dinteles, vierteaguas, jambas y mochetas, juntas y realización de encuentros, para dejar la fachada totalmente terminada. | - | 0.035 | SI | SI
SATE | Smart Wall FKD-S Perimeter | Lana de roca | 1 - Aislamiento termo-acústico SMART WALL FKD-S PERIMETER para contornos de ventanas de fachada SATE, a base de paneles rígidos de lana mineral sin imprimación, con conductividad térmica 0,037 W/mK, según norma EN 13162, de (20/30) mm de espesor nominal y dimensiones 0,60 x 1,0m, con una resistencia térmica de (0,50 / 0,80) m2.K/W, con resistencia a la compresión de 40 kPa y resistencia a la tracción perpendicular a las caras de 15 kPa , fijados al contorno de la ventana mediante mortero adhesivo en toda la superficie del panel y fijaciones mecánicas complementarias y recomendades ISO PLUS II MT con vástago de polipropileno y tornillo en acero cincado . Para muro portante de pared mediante placa cementicia fijaciones ISO PLUS II con vástago de polipropileno y tornillo en acero cincado. | - | 0.037 | SI | SI
Suelo | Smart Floor TP | Lana de roca | M2 __ Paneles rígidos de lana mineral SMART FLOOR TP para aislamiento a ruido de impacto, fabricado con ETechnology, ligante de base vegetal sin formaldehidos ni fenoles añadidos con certificado de Calidad de Aire Interior Eurofins Gold, según UNE-EN 13162, no hidrófila, sin recubrimiento, de 20 mm de espesor, con conductividad termica 0,036 W/mK y con una resistencia térmica de 0,55 m².K/W, compresibilidad CP4 de 3 kPa y resistencia al flujo del aire 5 kPa*s/m2, colocados de forma que se garantice el aislamiento acústico, cubriendo los paramentos verticales hasta una altura del piso de unos 20 cm incluso film de polietileno dispuesto como capa separadora encima de los paneles aislantes. | - | 0.036 | SI | NO
Suelo | Smart Floor TP | Lana de roca | M2 __ Paneles rígidos de lana mineral SMART FLOOR TP para aislamiento a ruido de impacto, fabricado con ETechnology, ligante de base vegetal sin formaldehidos ni fenoles añadidos con certificado de Calidad de Aire Interior Eurofins Gold, según UNE-EN 13162, no hidrófila, sin recubrimiento, de 30 mm de espesor, con conductividad termica 0,036 W/mK y con una resistencia térmica de 0,80 m².K/W, compresibilidad CP4 de 3 kPa y resistencia al flujo del aire 5 kPa*s/m2, colocados de forma que se garantice el aislamiento acústico, cubriendo los paramentos verticales hasta una altura del piso de unos 20 cm incluso film de polietileno dispuesto como capa separadora encima de los paneles aislantes. | - | 0.036 | SI | NO
Suelo | Smart Floor TP-ST | Lana de roca | M2._ Paneles rígidos de lana mineral Smart Floor TP-ST para aislamiento a ruido de impacto, fabricado con ETechnology, ligante de base vegetal sin formaldehidos ni fenoles añadidos,con certificado de Calidad de Aire Interior Eurofins Gold, según UNE-EN 13162, no hidrófila, sin recubrimiento, de 20 mm de espesor, con conductividad termica 0,039 W/mK y una resistencia térmica de 0,50 m².K/W, compresibilidad CP2 de 5 kPa y resistencia al flujo del aire 5 kPa.s/m2, colocados de forma que se garantice el aislamiento acústico, cubriendo los paramentos verticales hasta una altura del piso de unos 20 cm incluso film de polietileno dispuesto como capa separadora encima de los paneles aislantes. Incluso colocación directa de tarima sobre aislamiento (hasta 2 kPa) y hasta 5KPa si colocación bajo capa de mortero de compresión. | - | 0.039 | SI | NO
Tabiquería con PYL | Panel Plus (TP 138) | Lana de vidrio | M2.__Aislamiento termo-acústico colocado en entramado metálico, a base de lana mineral PANEL PLUS TP 138 fabricada con ETechnology, ligante de base vegetal sin formaldehídos ni fenoles añadidos, según norma EN 13162, con certificado de Calidad de Aire Interior EUROFINS GOLD, de 50 mm de espesor nominal y ancho 600 mm, con una conductividad térmica de 0,032 W/mK y resistencia térmica de 1,55 m2.K/W, un coeficiente de absorción acústica αw = 0,90 y resistencia al flujo del aire de 20 kPa.s/m2. | 600 | 0.032 | SI | SI
Tabiquería con PYL | Panel Plus (TP 138) | Lana de vidrio | M2.__Aislamiento termo-acústico colocado en entramado metálico, a base de lana mineral PANEL PLUS TP 138 fabricada con ETechnology, ligante de base vegetal sin formaldehídos ni fenoles añadidos, según norma EN 13162, con certificado de Calidad de Aire Interior EUROFINS GOLD, de 60 mm de espesor nominal y ancho 600 mm, con una conductividad térmica de 0,032 W/mK y resistencia térmica de 1,85 m2.K/W, un coeficiente de absorción acústica αw = 1,00 y resistencia al flujo del aire de 20 kPa.s/m2 | 600 | 0.032 | SI | SI
Tabiquería con PYL | Panel Plus (TP 138) | Lana de vidrio | M2.__Aislamiento termo-acústico colocado en entramado metálico, a base de lana mineral PANEL PLUS TP 138 fabricada con ETechnology, ligante de base vegetal sin formaldehídos ni fenoles añadidos, según norma EN 13162, con certificado de Calidad de Aire Interior EUROFINS GOLD, de 100 mm de espesor nominal y ancho 600 mm, con una conductividad térmica de 0,032 W/mK y resistencia térmica de 3,10 m2.K/W un coeficiente de absorción acústica αw = 1,00 y resistencia al flujo del aire de 20 kPa.s/m2 | 600 | 0.032 | SI | SI
Tabiquería con PYL | Smart AcoustiK 7 | Lana de roca | M2.__Aislamiento termo-acústico a base de paneles rígidos de lana mineral SMART ACOUSTIK 7, fabricado con ETechnology, ligante de base vegetal sin formaldehidos ni fenoles añadidos, con certificado de Calidad de Aire Interior Eurofins Gold, con conductividad térmica 0,034 W/mK, de (40 /50 /60 /80 /100 /120) mm de espesor nominal y dimensiones 1.000 x (400 / 600) mm, con una resistencia térmica de (1,15 /1,45 /1,75 /2,35 /2,90 /3,50) m2.K/W según norma EN 13162. y resistencia al flujo del aire de 12 kPa.s/m2 | 400 / 600 | 0.034 | SI | SI
Tabiquería con PYL | Ultracoustic | Lana de vidrio | M2.__Aislamiento termo-acústico colocado en entramado metálico, a base de lana mineral ULTRACOUSTIC P fabricada con E-Technology, ligante de base vegetal sin formaldehídos ni fenoles añadidos, según norma EN 13162, con certificado de Calidad de Aire Interior EUROFINS GOLD, de 50 mm de espesor nominal y ancho 600 mm, con una conductividad térmica de 0,037 W/mK y un coeficiente de absorción acústica αw = 0,80 y resistencia al flujo del aire de 10 kPa.s/m2. | 600 | 0.037 | SI | SI
Tabiquería con PYL | Ultracoustic | Lana de vidrio | M2.__Aislamiento termo-acústico colocado en entramado metálico, a base de lana mineral ULTRACOUSTIC P fabricada con E-Technology, ligante de base vegetal sin formaldehídos ni fenoles añadidos, según norma EN 13162, con certificado de Calidad de Aire Interior EUROFINS GOLD, de 60 mm de espesor nominal y ancho 600 mm, con una conductividad térmica de 0,037 W/mK y un coeficiente de absorción acústica αw = 0,90 y resistencia al flujo del aire de 10 kPa.s/m2. | 600 | 0.037 | SI | SI
Tabiquería con PYL | Ultracoustic Plus | Lana de vidrio | M2.__Aislamiento termo-acústico colocado en entramado metálico, a base de lana mineral ULTRACOUSTIC PLUS P fabricada con ETechnology, ligante de base vegetal sin formaldehídos ni fenoles añadidos, según norma EN 13162, con certificado de Calidad de Aire Interior EUROFINS GOLD, de 50 mm de espesor nominal y ancho 600 mm, con una conductividad térmica de 0,035 W/mK, resistencia térmica de 1,40 m2.K/W, coeficiente de absorción acústica αw = 0,95 y resistencia al flujo del aire de 15 kPa.s/m2 | 600 | 0.035 | SI | SI
Tabiquería con PYL | Ultracoustic Plus | Lana de vidrio | M2.__Aislamiento termo-acústico colocado en entramado metálico, a base de lana mineral ULTRACOUSTIC PLUS P fabricada con ETechnology, ligante de base vegetal sin formaldehídos ni fenoles añadidos, según norma EN 13162, con certificado de Calidad de Aire Interior EUROFINS GOLD, de 60 mm de espesor nominal y ancho 600 mm, con una conductividad térmica de 0,035 W/mK, resistencia térmica de 1,70 m2.K/W, coeficiente de absorción acústica αw = 1,00 y resistencia al flujo del aire de 15 kPa.s/m2 | 600 | 0.035 | SI | SI
Tabiquería con PYL | Ultracoustic Plus | Lana de vidrio | M2.__Aislamiento termo-acústico colocado en entramado metálico, a base de lana mineral ULTRACOUSTIC PLUS R fabricada con E-Technology, ligante de base vegetal sin formaldehídos ni fenoles añadidos, según norma EN 13162, con certificado de Calidad de Aire Interior EUROFINS GOLD, de 50 mm de espesor nominal y ancho (400 / 600) mm, con una conductividad térmica de 0,035 W/mK, resistencia térmica de 1,40 m2.K/W, coeficiente de absorción acústica αw = 0,95 y resistencia al flujo del aire de 15 kPa.s/m2 | 400 / 600 | 0.035 | SI | SI
Tabiquería con PYL | Ultracoustic Plus | Lana de vidrio | M2.__Aislamiento termo-acústico colocado en entramado metálico, a base de lana mineral ULTRACOUSTIC PLUS R fabricada con E-Technology, ligante de base vegetal sin formaldehídos ni fenoles añadidos, según norma EN 13162, con certificado de Calidad de Aire Interior EUROFINS GOLD, de 60 mm de espesor nominal y ancho (400 / 600) mm, con una conductividad térmica de 0,035 W/mK, resistencia térmica de 1,70 m2.K/W, coeficiente de absorción acústica αw = 1,00 y resistencia al flujo del aire de 15 kPa.s/m2 | 400 / 600 | 0.035 | SI | SI
Tabiquería con PYL | Ultracoustic Plus | Lana de vidrio | M2.__Aislamiento termo-acústico colocado en entramado metálico, a base de lana mineral ULTRACOUSTIC PLUS R fabricada con E-Technology, ligante de base vegetal sin formaldehídos ni fenoles añadidos, según norma EN 13162, con certificado de Calidad de Aire Interior EUROFINS GOLD, de 70 mm de espesor nominal y ancho (400 / 600) mm, con una conductividad térmica de 0,035 W/mK, resistencia térmica de 2,00 m2.K/W, coeficiente de absorción acústica αw = 1,00 y resistencia al flujo del aire de 15 kPa.s/m2 | 400 / 600 | 0.035 | SI | SI
Tabiquería con PYL | Ultracoustic Plus | Lana de vidrio | M2.__Aislamiento termo-acústico colocado en entramado metálico, a base de lana mineral ULTRACOUSTIC PLUS R fabricada con E-Technology, ligante de base vegetal sin formaldehídos ni fenoles añadidos, según norma EN 13162, con certificado de Calidad de Aire Interior EUROFINS GOLD, de 100 mm de espesor nominal y ancho (400 / 600) mm, con una conductividad térmica de 0,035 W/mK, resistencia térmica de 2,85 m2.K/W, coeficiente de absorción acústica αw = 1,00 y resistencia al flujo del aire de 15 kPa.s/m2. | 400 / 600 | 0.035 | SI | SI
Tabiquería con PYL | Ultracoustic | Lana de vidrio | M2.__Aislamiento termo-acústico colocado en entramado metálico, a base de lana mineral ULTRACOUSTIC R fabricada con ETechnology, ligante de base vegetal sin formaldehídos ni fenoles añadidos, según norma EN 13162, con certificado de Calidad de Aire Interior EUROFINS GOLD, de 50 mm de espesor nominal y ancho (400 / 600) mm, con una conductividad térmica de 0,037 W/mK y un coeficiente de absorción acústica αw = 0,80 y resistencia al flujo del aire de 10 kPa.s/m2. | 400 / 600 | 0.037 | SI | SI
Tabiquería con PYL | Ultracoustic | Lana de vidrio | M2.__Aislamiento termo-acústico colocado en entramado metálico, a base de lana mineral ULTRACOUSTIC R fabricada con ETechnology, ligante de base vegetal sin formaldehídos ni fenoles añadidos, según norma EN 13162, con certificado de Calidad de Aire Interior EUROFINS GOLD, de 60 mm de espesor nominal y ancho (400 / 600) mm, con una conductividad térmica de 0,037 W/mK y un coeficiente de absorción acústica αw = 0,90 y resistencia al flujo del aire de 10 kPa.s/m2. | 400 / 600 | 0.037 | SI | SI
Tabiquería con PYL | Ultracoustic | Lana de vidrio | M2.__Aislamiento termo-acústico colocado en entramado metálico, a base de lana mineral ULTRACOUSTIC P fabricada con E-Technology, ligante de base vegetal sin formaldehídos ni fenoles añadidos, según norma EN 13162, con certificado de Calidad de Aire Interior EUROFINS GOLD, de 50 mm de espesor nominal y ancho 600 mm, con una conductividad térmica de 0,037 W/mK y un coeficiente de absorción acústica αw = 0,80 y resistencia al flujo del aire de 10 kPa.s/m2. | 600 | 0.037 | SI | SI
Tabiquería con PYL | Ultracoustic | Lana de vidrio | M2.__Aislamiento termo-acústico colocado en entramado metálico, a base de lana mineral ULTRACOUSTIC P fabricada con E-Technology, ligante de base vegetal sin formaldehídos ni fenoles añadidos, según norma EN 13162, con certificado de Calidad de Aire Interior EUROFINS GOLD, de 60 mm de espesor nominal y ancho 600 mm, con una conductividad térmica de 0,037 W/mK y un coeficiente de absorción acústica αw = 0,90 y resistencia al flujo del aire de 10 kPa.s/m2. | 600 | 0.037 | SI | SI
Trasdosado | Panel Plus (TP 138) | Lana de vidrio | M2.__Sistema de aislamiento termo-acústico de fachadas con contribución a la impermeabilización GECOL - KNAUF INSULATION, constituido por un enfoscado del trasdós de la hoja exterior, a base de mortero adhesivo hidrófugo Gecol Lana Mineral, sobre el que se adhieren paneles de lana mineral PANEL PLUS TP 138 fabricada con ETechnology, ligante de base vegetal sin formaldehídos ni fenoles añadidos, según norma EN 13162, con certificado de Calidad de Aire Interior EUROFINS GOLD, de (50 /60 /85 /100 /120 /140 / 160) mm de espesor nominal y dimensiones 1,35 x 0,60 m, con una conductividad térmica de 0,032 W/mK y resistencia térmica de (1,55 /1,85 /2,65 /3,10 /3,75 /4,40 /5,00) m2.K/W. Certificado con el Documento de Idoneidad Técnica (DIT) Nº 535R/15, emitido por el Instituto de Ciencias de la Construcción Eduardo Torroja. | - | 0.032 | SI | SI
Trasdosado | Panel Plus (TP 238) | Lana de vidrio | M2.__Sistema de aislamiento termo-acústico de fachadas con contribución a la impermeabilización GECOL - KNAUF INSULATION, constituido por un enfoscado del trasdós de la hoja exterior, a base de mortero adhesivo hidrófugo Gecol Lana Mineral, sobre el que se adhieren paneles de lana mineral PANEL PLUS KRAFT TP 238 fabricada con ETechnology, ligante de base vegetal sin formaldehídos ni fenoles añadidos, según norma EN 13162, con certificado de Calidad de Aire Interior EUROFINS GOLD, de (50 /60 /100 /120 /140 / 160) mm de espesor nominal y dimensiones 1,35 x 0,60 m, con una conductividad térmica de 0,032 W/mK y resistencia térmica de (1,55 /1,85 /3,10 /3,75 /4,40 /5,00) m2.K/W, revestidos en su cara interior de papel kraft como barrera de vapor, incluso sellado de juntas cara interior con cinta autoadhesiva, adheridos al trasdós. Certificado con el Documento de Idoneidad Técnica (DIT) Nº 535R/15, emitido por el Instituto de Ciencias de la Construcción Eduardo Torroja. | - | 0.032 | SI | SI
Trasdosado | Panel sin revestir (TP 116) | Lana de vidrio | M2.__Sistema de aislamiento termo-acústico de fachadas con contribución a la impermeabilización GECOL - KNAUF INSULATION, constituido por un enfoscado del trasdós de la hoja exterior, a base de mortero adhesivo hidrófugo Gecol Lana Mineral, sobre el que se adhieren paneles de lana mineral PANEL SIN REVESTIR TP 116 fabricada con ETechnology, según norma EN 13162, de (50 /60 /75 /100 /120 /150) mm de espesor nominal y dimensiones 1,35 x 0,60 m, con una conductividad térmica de 0,037 W/mK y resistencia térmica de (1,35 /1,60 /2,00 /2,70 /3,20 /4,05) m2.K/W. Certificado con el Documento de Idoneidad Técnica (DIT) Nº 535R/15, emitido por el Instituto de Ciencias de la Construcción Eduardo Torroja. | - | 0.037 | SI | SI
Trasdosado | Panel Kraft (TP 216) | Lana de vidrio | M2.__Sistema de aislamiento termo-acústico de fachadas con contribución a la impermeabilización GECOL - KNAUF INSULATION, constituido por un enfoscado del trasdós de la hoja exterior, a base de mortero adhesivo hidrófugo Gecol Lana Mineral, sobre el que se adhieren paneles de lana mineral PANEL KRAFT TP 216 fabricada con ETechnology, según norma EN 13162, de (50 /60 / 75 / 100 / 120 / 150) mm de espesor nominal y dimensiones 1,35 x 0,60 m, con una conductividad térmica de 0,032 W/mK y resistencia térmica de (1,35 /1,60 / 2,00 /2,70 /3,20 / 4,05) m2.K/W, revestidos en su cara interior de papel kraft como barrera de vapor, incluso sellado de juntas cara interior con cinta autoadhesiva, adheridos al trasdós. Certificado con el Documento de Idoneidad Técnica (DIT) Nº 535R/15, emitido por el Instituto de Ciencias de la Construcción Eduardo Torroja. | - | 0.037 | SI | SI
Trasdosado | Ultracoustic Plus | Lana de vidrio | Sistema de aislamiento termo-acústico de fachadas con contribución a la impermeabilización, constituido por un enfoscado del trasdós de la hoja exterior, a base de mortero adhesivo hidrófugo Gecol Lana Mineral, sobre el que se adhieren paneles de lana mineral ULTRACOUSTIC PLUS P fabricada con ETechnology, según norma EN 13162, de (50 /60 ) mm de espesor nominal y dimensiones 1,35 x 0,60 m, con una conductividad térmica de 0,035 W/mK y resistencia térmica de (1,40 /1,70 ) m2.K/W. | - | 0.035 | SI | SI
Trasdosado | Ultracoustic Plus Kraft | Lana de vidrio | M2.__Sistema de aislamiento termo-acústico de fachadas con contribución a la impermeabilización, constituido por un enfoscado del trasdós de la hoja exterior, a base de mortero adhesivo hidrófugo Gecol Lana Mineral, sobre el que se adhieren paneles de lana mineral ULTRACOUSTIC PLUS KRAFT fabricada con ETechnology, según norma EN 13162, de (50 /60 / 85 / 100 / 120 ) mm de espesor nominal y dimensiones 1,35 x 0,60 m, con una conductividad térmica de 0,035 W/mK y resistencia térmica de (1,40 /1,70 / 2,40 /2,85 /3,40) m2.K/W, revestidos en su cara interior de papel kraft como barrera de vapor, incluso sellado de juntas cara interior con cinta autoadhesiva, adheridos al trasdós. | - | 0.035 | SI | SI
Esta forma representa una segmentación de datos de tabla. La segmentación de datos de tabla se admite en Excel o versiones posteriores. Si la forma se modificó en una versión anterior de Excel o si el libro se guardó en Excel 2007 o una versión anterior, no se puede usar la segmentación de datos.
Esta forma representa una segmentación de datos de tabla. La segmentación de datos de tabla se admite en Excel o versiones posteriores. Si la forma se modificó en una versión anterior de Excel o si el libro se guardó en Excel 2007 o una versión anterior, no se puede usar la segmentación de datos.

## MEMORIAS_PT
Aplicação | Producto | Lã mineral | Texto descritivo | Quantidade | Lambda | EPD | BIM & AUTOCAD
Pavimento | Smart Floor TP | Lã de rocha | m2__ Painéis rígidos de lã mineral SMART FLOOR TP para isolamento do ruído de impacto, fabricado com ECOSE Technology, aglutinante de origem vegetal sem formaldeídos ou fenóis adicionado ao certificado Eurofins Gold Indoor Air Quality, de acordo com a UNE-EN 13162, não hidrofila, sem revestimento, com 20 mm de espessura, com condutividade térmica 0,036 W/mK e com uma resistência térmica de 0,55 m².K/W, compressibilidade CP4 de 3 kP e resistência ao fluxo de ar 5 kPa.s/m2, colocados de forma a garantir o isolamento acústico, cobrindo as paredes verticais até cerca de 20 cm de altura do piso, incluindo filme de polietileno disposto como uma camada de separação no topo dos painéis de isolamento. | - | 0.036 | SI | NO
Pavimento | Smart Floor TP | Lã de rocha | m2__ Painéis rígidos de lã mineral SMART FLOOR TP para isolamento do ruído de impacto, fabricado com ECOSE Technology, aglutinante de origem vegetal sem formaldeídos ou fenóis adicionado ao certificado Eurofins Gold Indoor Air Quality, de acordo com a UNE-EN 13162, não hidrofila , sem revestimento, 30 mm de espessura, com condutividade térmica 0,036 W/ mK com resistência térmica de 0,80 m².K /W, compressibilidade CP4 de 3 kP e resistência ao fluxo de ar 5 kPa.s/m2, colocados de forma a garantir o isolamento acústico, cobrindo as paredes verticais até cerca de 20 cm de altura do piso, incluindo filme de polietileno disposto como uma camada de separação no topo dos painéis de isolamento. | - | 0.036 | SI | NO
Pavimento | Smart Floor TP-ST | Lã de rocha | m2_ Painéis rígidos de lã mineral SMART FLOOR TP-ST para isolamento do ruído de impacto, fabricados com ECOSE Technology, aglutinante vegetal sem adição de formaldeídos ou fenóis, com certificado Eurofins Gold Indoor Air Quality, de acordo com UNE-EN 13162, não hidrófilo, não revestido, 20 mm de espessura, com condutividade térmica 0,039 W/mK e resistência térmica de 0,50 m².K/W, compressibilidade CP2 de 5 kPa e resistência ao fluxo do ar 5 kPa.s/m2, colocado de forma a garantir o isolamento acústico, cobrindo as paredes verticais até cerca de 20 cm de altura do piso, incluindo filme de polietileno disposto como uma camada de separação em cima dos painéis de isolamento. | - | 0.039 | SI | NO
Cobertura plana | Smart Roof Thermal | Lã de rocha | m2_ Painéis rígidos de lã mineral SMART ROOF THERMAL, para isolamento de coberturas visitáveis mas não transitáveis, em deck, metálicas ou em betão tradicional segundo a norma UNE-EN 13162, não hidrófilos, de (40, 50, 60, 80, 100, 120) K / W) mm de espessura, com condutividade térmica 0,036 W/m.K e uma resistência térmica de (1,10 / 1,35 / 1,65 / 2,20 / 2,75 / 3,30) m2.s/m2, respetivamente. Alta resistência à compressão de 50 Kpa, resistência à carga pontual de 500 N e resistência ao fluxo de ar ≥ 5 KPa. Recomenda-se colocar uma barreira de vapor sob o isolamento nas zonas climáticas onde há risco de condensação. Fixação do painel ao suporte de cobertura (2 fixações / painel) utilizando as seguintes fixações: - Cobertura do deck: parafuso EVB DF + arruela de Aluzinco (espessura ≤ 40mm) / parafuso EGB + Etancoplast HP4LØ40 (espessura do isolamento ≥ 50mm) – Cobertura plana de betão : Parafuso Bétofast DF TH + arruela de Aluzinco (espessura ≤ 40mm) / Parafuso Bétofast TB TX + Etancoplast HP6LØ40 (espessura de isolamento ≥ 50mm) | - | 0.036 | SI | SI
Cobertura plana | Smart Roof Top | Lã de rocha | m2_ Painéis rígidos de lã mineral SMART ROOF TOP, para isolamento de coberturas visitáveis mas não transitáveis, em deck, metálicas ou em betão tradicional, segundo a norma UNE-EN 13162, não hidrófilos, de (40, 50, 60, 80, 100, 120) K / W) mm de espessura, com condutividade térmica 0,038 W/m.K e uma resistência térmica de (1,05 / 1,30 / 1,55 / 2,10 / 2,60 / 3,30) (m2.s / m2), respetivamente. Alta resistência à compressão de 70 KPa, resistência à carga pontual de 650 N e resistência ao fluxo de ar ≥ 5 KPa.s/m2. Recomenda-se colocar uma barreira de vapor sob o isolamento nas zonas climáticas onde há risco de condensação. Fixação do painel ao suporte de cobertura (2 fixações / painel) utilizando as seguintes fixações: - Cobertura do deck: parafuso EVB DF + arruela de Aluzinco (espessura ≤ 40mm) / parafuso EGB + Etancoplast HP4LØ40 (espessura do isolamento ≥ 50mm) – Cobertura plana de betão : Parafuso Bétofast DF TH + arruela de Aluzinco (espessura ≤ 40mm) / Parafuso Bétofast TB TX + Etancoplast HP6LØ40 (espessura de isolamento ≥ 50mm) | - | 0.038 | SI | SI
Cobertura verde | Urbanscape | Lã de rocha | m2_. Cobertura plana não transitável, ajardinada extensiva, composta por: 1- Membrana anti-raízes Urbanscape, composta por uma folha de polietileno preto de baixa densidade para impedir a penetração das raízes na membrana impermeável. 2- Sistema de drenagem Urbanscape com depósito de água, composto por um painel de dupla face à base de poliestireno reciclado de alto impacto com alta resistência à carga (322kN/m2) e uma capacidade de retenção de água de 11,8 l/m2. 3- Substrato leve para cobertura verde Urbanscape ® Green Roll (HTC GR), fabricado com fibras de lã mineral de grande comprimento, especialmente orientadas para formar um feltro compacto e estável. Excelente meio para retenção de água e crescimento de espécies vegetais. Capacidade de retenção de água de 29 l/m2. 4- Tapete Urbanscape Sedum-mix, biodegradável, contém entre dez e doze variedades diferentes de Sedum. O tapete é coberto com o mínimo de 95% com vegetação pré-cultivada e é produzido de acordo com as regras da FLL. 5- Deve incluir-se um sistema de rega para assegurar as necesidades hídricas do sédum. Recomendado sistema de rega gota-a-gota automático e programável durante o ano. | - |  | SI | SI
ETICS | Smart Wall FKD-S | Lã de rocha | 1 - Isolamento termo-acústico exterior de fachada ETICS, condutividade térmica 0,035 W/mK, de lã mineral de rocha SMART WALL FKD-S THERMAL, segundo a norma EN 13162, de (40/50/60/80/100/120/140) mm de espessura nominal e dimensões 0,60 x 1,0m, resistência térmica de (1,10/1,40/1,70/2,25/2,85/3,40/4,00) m2.K/W, com resistência à compressão de 30 kPa e resistência à tração perpendicular nas faces de 10 kPa, fixados à parede com argamassa adesiva aplicada em formato de fio de perímetro e círculos centrais, para além das fixações mecânicas complementares ISO PLUS II MT com haste de polipropileno e parafuso de aço zincado.. Para parede de apoio com placa cimentícia, fixações ISO PLUS II com haste de polipropileno e parafuso de aço zincado. " 2 - Aplicação sobre o isolamento de um revestimento de base com cerca de 15 mm de espessura, constituído por uma argamassa especial à base de cimento, agregados selecionados e aditivos especiais que melhoram as suas propriedades e aumentam a sua adesão ao suporte, armados por uma malha de fibra de vidro anti-alcalino, de 10 x 10 mm de luz, aplicado in situ, incluindo reforço da armação em pontos particulares, como cantos de aberturas de janelas, cantos de fachadas, etc. 3 - Acabamento decorativo final da fachada ETICS com revestimento mineral sintético aplicado in situ, com uma camada fina de cerca de 3 mm de espessura, texturas e cores à sua escolha. Inclui parte proporcional do fornecimento, colocação e extração de palhetas de plástico para a realização de juntas de trabalho, formação de lintéis, calhas, batentes e mochetas, juntas e realização de reuniões, para deixar a fachada completamente acabada. | - | 0.035 | SI | SI
ETICS | Smart Wall FKD-S Perimeter | Lã de rocha | Isolamento termoacústico SMART WALL FKD-S PERIMETER para contornos de janelas de fachada ETICS, à base de painéis rígidos de lã mineral sem primário, com condutividade térmica 0,037 W / mK, de acordo com a norma EN 13162, de (20/30) mm de espessura nominal e dimensões de 0,60 x 1,0m, com resistência térmica de (0,50 / 0,80) m2.K / W, com resistência à compressão de 40 kPa e resistência à tração perpendicular às faces de 15 kPa, fixado ao contorno da janela por meio de argamassa adesiva em toda a superfície do painel. Fixado à parede de apoio por meio de fixações ISO PLUS II MT com haste de polipropileno e parafuso de aço zincado.. Para parede de apoio com placa cimentícia, fixações ISO PLUS II com haste de polipropileno e parafuso de aço zincado. " | - | 0.037 | SI | SI
Fachada leve certificada PH | Ultracoustic Plus /Naturoll 032 | Lã de vidro | m2_ Sistema de Fachada Leve com certificado Passivhaus do Grupo Knauf e Siga, com o número de certificado 1236cs04 e com valor de coef. transmissão térmica (valor U) linear de 0,10 W/m2.K de 0,25 W/m2.K, incluindo pontes térmica e constituídos pelos seguintes elementos: Parede de fachada Knauf, para suporte de fachada ventilada, formado por uma placa Knauf Aquapanel® Outdoor 2400x1200x12,5 mm, aparafusada com parafusos Maxi TB25 mm Aquapanel®, a uma estructura metálica de aço galvanizado de canais horizontais Knauf 100x40x0,7 mm Z275 e montantes verticais Knauf 100x50x1 mm Z275, com uma modulação de 600 mm e/e . Pelo interior uma placa de gesso laminado Knauf Tipo A de 12,5 mm e uma membrana Majrex de SIGA, estanque ao ar e unidas entre si com fita adesiva Sicrall da SIGA e com fita FENTRIM no seu perímetro superior e inferior para evitar infiltrações e exfiltrações de ar. O interior dos canais deverá ser preenchido com lã mineral ULTRACOUSTIC PLUS de 100 mm de espessura, fabricado com ECOSE Technology, possuindo um ligante de base vegetal sem formaldeídos nem fenóis, segunda norma EN 13162, e com uma resistência térmica de 2,85 m2/W Revestimento autoportante pelo interior da parede formado por duas placas de gesso laminado Knauf A de 12,5 mm, aparafusadas a uma estrutura metálica composta por canais horizontais e montantes verticais Knauf 48/36 com modulação a 600mm e/e. Interior preenchido com la mineral ULTRACOUSTIC PLUS de 50 mm, fabricada com ECOSE Technology, possuindo um ligante de base vegetal sem formaldeídos nem fenóis, segunda norma EN 13162, e , com uma condutividade térmica de 0,035 W/mK e resistência térmica de 1,28 m2.K/W. Isolamento exterior de fachada ventilada com rolo de lã mineral NATUROLL 032 de 160 mm de espessura nominal e condutividade térmica 0,032 W/m.K e resistência térmica de 5,00 m2.K/W. Esta lã é fabricada com ECOSE Technology, possuindo um ligante de base vegetal sem formaldeídos nem fenóis, segunda norma EN 13162, e protegida por membrana de polipropileno impermeável e respirável ao vapor de água, HOMESEAL LDS 0,02 de reação ao fogo B-s1-d0. As juntas da membrana deverão ser ligadas com fita preta à prova de intempéries de acordo com a recomendação do fabricante. | - | 0,035 / 0,032 | SI | SI
Fachada leve ETICS Aquapanel | Smart Wall FKD-S | Lã de rocha | m2__ Sistema de fachada leve Aquapanel revestida com ETICS de lã mineral da Knauf Insulation constituída pelos seguintes elementos: - Fachada leve formada por uma placa de cimento Knauf Aquapanel, aparafusada externamente a uma estrutura metálica de canais e colunas (75x50 / 100x50) mm com uma modulação de (600/400)mm preenchida com lã mineral Ultracoustic Plus R fabricada com ECOSE Technology, ligante de base vegetal sem formaldeídos ou fenóis adicionados, de acordo com a norma EN 13162, com certificado de qualidade do ar interior EUROFINS GOLD de (70/100) mm de espessura, que tem internamente 1 placa de gesso laminado Knauf A de 12,5 mm e uma segunda placa de gesso laminado Knauf A + Al de 15 mm. - Isolamento de lã mineral para ETICS SMART WALL FKD-S THERMAL, de acordo com a norma EN 13162, de (80/100/120/140) mm de espessura nominal e dimensões 0,60x1,0m, com uma condutividade térmica de 0,035 W/m.K e resistência térmica de (2,25 / 2,85 / 3,40 / 4,00) m2.K/W, resistência à compressão de 30 kPa e resistência à tracção de 15 kPa, fixada à placa de cimento Aquapanel com fixações mecânicas complementares ISO PLUS II MT com haste de polipropileno e parafuso de aço zincado.. Para parede de apoio com placa cimentícia, fixações ISO PLUS II com haste de polipropileno e parafuso de aço zincado. " - Revestimento ETICS constituído por uma argamassa de base, uma malha de reforço, um primário e um acabamento final, de acordo com as especificações do fabricante. | - | 0.035 | SI | SI
Fachada ventilada | Smart Facade 32 BP | Lã de vidro | m2__ Isolamento termo-acústico exterior de fachada à base de painéis flexíveis hidro-repelentes de baixa absorção de água, de lã mineral SMART FACADE 32 BP, fabricado com ECOSE Technology, ligante de base vegetal sem formaldeídos ou fenóis adicionados, com certificado de Qualidade de Ar Interior Eurofins Gold segundo a norma EN 13162, de (50/60/80/100/120/140/160) mm de espessura nominal, com condutividade térmica 0,032 W/mK, resistência térmica de (1,55/1,85/2,50/3,10/3,75/4,35/5,00) m2.K/W e resistência ao fluxo de ar de 10 kPa.s/m2, reforçado na face exterior com um véu de vidro e fixado à parede de apoio por meio de fixações de polipropileno INCO (espessura de isolamento ≤ 80 mm) e INCO II (espessura de isolamento ≥ 100 mm) com um comprimento total da haste embutida na parede de apoio de 2 cm para INCO e 3 cm para INCO II. Para parede de apoio com placa cimentícia, fixações ISO PLUS II com haste de polipropileno e parafuso de aço zincado. | - | 0.032 | SI | SI
Fachada ventilada | Smart Facade Black 35 | Lã de vidro | m2__Isolamento termo-acústico exterior de fachada à base de painéis flexíveis hidro-repelentes, em formato rolo, de lã mineral SMART FACADE BLACK 35, fabricado com ECOSE Technology, ligante de base vegetal sem formaldeídos ou fenóis adicionados, com certificado de Qualidade de Ar Interior Eurofins Gold segundo a norma EN 13162, de (50/60/80/100/120) mm de espessura nominal, com condutividade térmica 0,035 W/mK e resistência térmica de (1,40/1,70/2,25/2,85/3,40) m2.K/W, reforçado na face exterior com um tecido de vidro de cor negra e fixado à parede de apoio por meio de fixações de polipropileno INCO (espessura de isolamento ≤ 80 mm) e INCO II (espessura de isolamento ≥ 100 mm) com um comprimento total da haste embutida na parede de apoio de 2 cm para INCO e 3 cm para INCO II. Para parede de apoio com placa cimentícia, fixações ISO PLUS II com haste de polipropileno e parafuso de aço zincado. | - | 0.035 | SI | SI
Fachada ventilada | SmartFacade 35 BR | Lã de vidro | m2__ Isolamento termo-acústico exterior de fachada à base de painéis flexíveis hidro-repelentes de baixa absorção de água, de lã mineral SMARTFACADE 35 BR, fabricado com ECOSE Technology, ligante de base vegetal sem formaldeídos ou fenóis adicionados, com certificado de Qualidade de Ar Interior Eurofins Gold segundo a norma EN 13162, de (50/60/80/100/120) mm de espessura nominal, com condutividade térmica 0,035 W/mK, resistência térmica de (1,40/1,70/2,25/2,85/3,40) m2.K/W e resistência ao fluxo de ar de 10 kPa.s/m2, reforçado na face exterior com um véu de vidro e fixado à parede de apoio por meio de fixações de polipropileno INCO (espessura de isolamento ≤ 80 mm) e INCO II (espessura de isolamento ≥ 100 mm) com um comprimento total da haste embutida na parede de apoio de 2 cm para INCO e 3 cm para INCO II. Para parede de apoio com placa cimentícia, fixações ISO PLUS II com haste de polipropileno e parafuso de aço zincado. | - | 0.035 | SI | SI
Fachada ventilada | Sistema Rainproof | Lã de vidro | m2_ Sistema Rainproof de fachada ventilada composto por painéis de lã mineral PAINEL PLUS TP 138, fabricada com ECOSE Technology, ligante de base vegetal sem formaldeídos ou fenóis adicionados, com certificado de Qualidade de Ar Interior Eurofins Gold segundo a norma EN 13162, de (50/60/80/100/120/160) mm de espessura nominal e dimensões 1,35x0,60 m, com condutividade térmica de 0,032 W/mK e resistência térmica de (1,55/1,85/2,65/3,10/3,75/4,40/5,00) m2.K/W. Protegido por uma membrana de polipropileno impermeável, com reação ao fogo B-s1-d0 e transpirável HOMESEAL LDS 0.02 UV da Knauf Insulation, encitada nas suas sobreposições e suportes com fita HOMESEAL LDS BLACK UV TAPE, resistente à intempérie. Instalação segundo as recomendações do fabricante. Fixado à parede de apoio por meio de fixações de polipropileno INCO (espessura de isolamento ≤ 80 mm) e INCO II (espessura de isolamento ≥ 100 mm) com um comprimento total da haste embutida na parede de apoio de 2 cm para INCO e 3 cm para INCO II. Para parede de apoio com placa cimentícia, fixações ISO PLUS II com haste de polipropileno e parafuso de aço zincado. | - | 0.032 | SI | SI
Fachada ventilada | Sistema Rainproof | Lã de rocha | m2_ Sistema Rainproof de fachada ventilada composto por painéis de lã mineral SMART FACADE ROCK 35 fabricada com ECOSE Technology, ligante de base vegetal sem formaldeídos ou fenóis adicionados, com certificado de Qualidade de Ar Interior Eurofins Gold segundo a norma EN 13162, de (50/60/80/100/120) mm de espessura nominal,, com condutividade térmica de 0,035 W/mK e resistência térmica de (1,40/ 1,70/ 2,25/ 2,85/ 3,40) m2.K/W. Protegido por uma membrana de polipropileno impermeável, com reação ao fogo B-s1-d0 e transpirável HOMESEAL LDS 0.02 UV da Knauf Insulation, encitada nas suas sobreposições e suportes com fita HOMESEAL LDS BLACK UV TAPE, resistente à intempérie. Instalação segundo as recomendações do fabricante. Fixado à parede de apoio por meio de fixações de polipropileno INCO (espessura de isolamento ≤ 80 mm) e INCO II (espessura de isolamento ≥ 100 mm) com um comprimento total da haste embutida na parede de apoio de 2 cm para INCO e 3 cm para INCO II. Para parede de apoio com placa cimentícia, fixações ISO PLUS II com haste de polipropileno e parafuso de aço zincado. | - | 0.035 | SI | SI
Fachada ventilada | Smart Facade Rock 35 | Lã de rocha | m2_ Isolamento termo-acústico exterior de fachada ventilada, à base de painéis rígidos e hidro-repelentes de baixa absorção de água, de lã mineral de rocha SMART FACADE ROCK 35 da Knauf Insulation, fabricado com ECOSE Technology, ligante de base vegetal sem formaldeídos ou fenóis adicionados, com certificado de Qualidade de Ar Interior Eurofins Gold segundo a norma EN 13162, de (50/60/80/100/120) mm de espessura nominal, com condutividade térmica 0,035 W/mK, resistência térmica de (1,40/1,70/2,25/2,85/3,40) m2.K/W e resistência ao fluxo de ar de 5 kPa.s/m2, fixado à parede de apoio por meio de fixações de polipropileno INCO (espessura de isolamento ≤ 80 mm) e INCO II (espessura de isolamento ≥ 100 mm) com um comprimento total da haste embutida na parede de apoio de 2 cm para INCO e 3 cm para INCO II. Para parede de apoio com placa cimentícia, fixações ISO PLUS II com haste de polipropileno e parafuso de aço zincado. | - | 0.035 | SI | SI
Fachada ventilada | Smart AcoustiK 7 | Lã de rocha | m2_ Isolamento termo-acústico exterior de fachada ventilada, à base de painéis rígidos e hidro-repelentes de baixa absorção de água, de lã mineral de rocha SMART ACOUSTIK 7 da Knauf Insulation, fabricado com ECOSE Technology, ligante de base vegetal sem formaldeídos ou fenóis adicionados, com certificado de Qualidade de Ar Interior Eurofins Gold segundo a norma EN 13162, de (40/50/60/80/100/120) mm de espessura nominal, com condutividade térmica de 0,034 W/mK, resistência térmica de (1,15/1,45/1,75/2,35/2,90/3,50) m2.K/W e resistência ao fluxo de ar de 5 kPa.s/m2, fixado à parede de apoio por meio de fixações de polipropileno INCO (espessura de isolamento ≤ 80 mm) e INCO II (espessura de isolamento ≥ 100 mm) com um comprimento total da haste embutida na parede de apoio de 2 cm para INCO e 3 cm para INCO II. Para parede de apoio com placa cimentícia, fixações ISO PLUS II com haste de polipropileno e parafuso de aço zincado. | - | 0.034 | SI | SI
Parede de meação em tijolo ou bloco de betão | Ultracoustic Plus | Lã de vidro | m2 __Isolamento termoacústico à base de painéis rígidos de lã mineral ULTRACOUSTIC P, de 50mm de espessura nominal fabricada com ECOSE Technology, um ligante de origem vegetal sem formaldeídos adicionados, com o certificado de Qualidade do Ar Interior EUROFINS GOLD, segundo a norma EN 13162, com uma condutividade térmica de 0.037 W/mK, coeficiente de absorção acústica αw = 0,75, resistência ao fluxo de ar igual ou superior a 10 kPa s/m2 e isolamento acústico de 60.5 dBA em sistema de separação de habitações com paredes de alvearia dupla ou bloco de betão. | - | 0.035 | SI | NO
Parede de meação em tijolo ou bloco de betão | Smart AcoustiK 7 | Lã de rocha | m2 __Isolamento termoacústico à base de painéis rígidos de lã mineral ULTRACOUSTIC 7, de 40mm de espessura nominal, segundo a normal EN 13162, com uma condutividade térmica de 0.035 W/mK, resistência ao fluxo de ar igual ou superior a 15 kPa s/m2 e isolamento acústico de 61.5 dBA em sistema de separação de habitações com paredes de alvenaria dupla ou bloco de betão. | - | 0.035 | SI | NO
Tabique em gesso cartonado | Panel Plus (TP 138) | Lã de vidro | m2_Isolamento termoacústico colocando em estrutura metálica, à base de lã mineral PANEL PLUS (TP138) da fabricada com ECOSE Technology, um ligante de origem vegetal sem formaldeídos adicionados, com o certificado de Qualidade do Ar Interior EUROFINS GOLD, segundo a norma EN 13162, de 50mm de espessura nominal e largura 600mm, com uma condutividade térmica de 0.032 W/mK e um coeficiente de absorção acústica αw = 0,90 e resistência ao fluxo de ar de 20 kPa s/m2. | 600 | 0.032 | SI | SI
Tabique em gesso cartonado | Panel Plus (TP 138) | Lã de vidro | m2_Isolamento termoacústico colocado em estrutura metálica, à base de lã mineral PANEL PLUS (TP138) da fabricada com ECOSE Technology, um ligante de origem vegetal sem formaldehídos adicionados, com o certificado de Qualidade do Ar Interior EUROFINS GOLD, segundo a norma EN 13162, de 60mm de espessura nominal e largura de 600mm, com uma condutividade térmica de 0.032 W/mK e um coeficiente de absorção acústica αw = 1,00 e resistência ao fluxo de ar de 20 kPa.s/m2. | 600 | 0.032 | SI | SI
Tabique em gesso cartonado | Panel Plus (TP 138) | Lã de vidro | m2_ Isolamento termoacústico colocado em estrutura metálica, à base de lã mineral PANEL PLUS (TP138) da fabricada com ECOSE Technology, um ligante de origem vegetal sem formaldehídos adicionados, com o certificado de Qualidade do Ar Interior EUROFINS GOLD, segundo a norma EN 13162, de 100mm de espessura nominal e 600mm de largura, com uma condutividade térmica de 0.032 W/mK e um coeficiente de absorção acústica αw = 1,00 e resistência ao fluxo de ar de 20kPa.s/m2. | 600 | 0.032 | SI | SI
Tabique em gesso cartonado | Smart AcoustiK 7 | Lã de rocha | m2__ Isolamento termo-acústico à base de painéis rígidos de lã mineral SMART ACOUSTIK 7, fabricado com ECOSE Technology, ligante de base vegetal sem formaldeídos ou fenóis adicionados, com certificado de Qualidade de Ar Interior Eurofins Gold, com condutividade térmica 0,034 W/mK, de (40/50/60/80/100/120) mm de espessura nominal e dimensões 1000 x (400/600) mm, com uma resistência térmica de (1,15/1,45/1,75/2,35/2,90/3,50) m2.K/W segundo a norma EN 13162. | 400 / 600 | 0.034 | SI | SI
Tabique em gesso cartonado | Ultracoustic | Lã de vidro | m2_ Isolamento termoacústico colocado em estrutura metálica, à base de lã mineral ULTRACOUSTIC R fabricada com ECOSE Technology, um ligante de origem vegetal sem formaldehídos adicionados, com o certificado de Qualidade do Ar Interior EUROFINS GOLD, segundo a norma EN 13162, de 50mm de espessura nominal e largura de (400 / 600) mm, com uma condutividade térmica de 0.037 W/mK, um coeficiente de absorção acústica αw = 0,80 e resistência ao fluxo de ar de 10 kPa.s/m2. | 600 | 0.037 | SI | SI
Tabique em gesso cartonado | Ultracoustic | Lã de vidro | m2_ Isolamento termoacústico colocado em estrutura metálica, à base de lã mineral ULTRACOUSTIC R fabricada com ECOSE Technology, um ligante de origem vegetal sem formaldehídos adicionados, com o certificado de Qualidade do Ar Interior EUROFINS GOLD, segundo a norma EN 13162, de 60mm de espessura nominal e largura de (400 / 600) mm, com uma condutividade térmica de 0.037 W/mK, um coeficiente de absorção acústica αw = 0,90 e resistência ao fluxo de ar de 10 kPa.s/m2. | 600 | 0.037 | SI | SI
Paredes interiores em PGL | Ultracoustic Plus | Lã de vidro | m2_ Isolamento termo-acústico colocado numa estrutura metálica, à base de lã mineral ULTRACOUSTIC PLUS P fabricada com E-Technology, um ligante de base vegetal sem formaldeídos ou fenóis adicionados, de acordo com a norma EN 13162, com certificado de Qualidade de Ar Interior EUROFINS GOLD, de 50mm de espessura nominal e 600 mm de largura, com uma condutividade térmica de 0,035 W/mK, resistência térmica de 1,40 m2.K/W, coeficiente de absorção acústica αw = 0,95 e resistência ao fluxo de ar de 15kPa.s/m2. | 600 | 0.035 | SI | SI
Paredes interiores em PGL | Ultracoustic Plus | Lã de vidro | m2_ Isolamento termo-acústico colocado numa estrutura metálica, à base de lã mineral ULTRACOUSTIC PLUS P fabricada com E-Technology, um ligante de base vegetal sem formaldeídos ou fenóis adicionados, de acordo com a norma EN 13162, com certificado de Qualidade de Ar Interior EUROFINS GOLD, de 60 mm de espessura nominal e 600 mm de largura, com uma condutividade térmica de 0,035 W/mK, resistência térmica de 1,70 m2.K/W, coeficiente de absorção acústica αw = 1,00 e resistência ao fluxo de ar de 15 kPa.s/m2. | 600 | 0.035 | SI | SI
Paredes interiores em PGL | Ultracoustic Plus | Lã de vidro | m2_ Isolamento termo-acústico colocado numa estrutura metálica, à base de lã mineral ULTRACOUSTIC PLUS R fabricada com ECOSE Technology, um ligante de base vegetal sem formaldeídos ou fenóis adicionados, de acordo com a norma EN 13162, com certificado de Qualidade de Ar Interior EUROFINS GOLD, de 50 mm de espessura nominal e largura de (400 / 600) mm, com uma condutividade térmica de 0,035 W/mK, resistência térmica de 1,40 m2.K/W, coeficiente de absorção acústica αw = 0,95 e resistência ao fluxo de ar de 15kPa.s/m2. | 400 / 600 | 0.035 | SI | SI
Paredes interiores em PGL | Ultracoustic Plus | Lã de vidro | m2_ Isolamento termo-acústico colocado numa estrutura metálica, à base de lã mineral ULTRACOUSTIC PLUS P fabricada com ECOSE Technology, um ligante de base vegetal sem formaldeídos ou fenóis adicionados, de acordo com a norma EN 13162, com certificado de Qualidade de Ar Interior EUROFINS GOLD, de 60mm de espessura nominal e largura de (400 / 600) mm, com uma condutividade térmica de 0,035 W/mK, resistência térmica de 1,70 m2.K/W, coeficiente de absorção acústica αw = 1,00 e resistência ao fluxo de ar de 15 kPa.s/m2 | 400 / 600 | 0.035 | SI | SI
Paredes interiores em PGL | Ultracoustic Plus | Lã de vidro | m2_ Isolamento termo-acústico colocado numa estrutura metálica, à base de lã mineral ULTRACOUSTIC PLUS R fabricada com ECOSE Technology, um ligante de base vegetal sem formaldeídos ou fenóis adicionados, de acordo com a norma EN 13162, com certificado de Qualidade de Ar Interior EUROFINS GOLD, de 70mm de espessura nominal e largura de (400 / 600) mm, com uma condutividade térmica de 0,035 W/mK, resistência térmica de 1,85 m2.K/W, coeficiente de absorção acústica αw = 1,00 e resistência ao fluxo de ar de 15 kPa.s/m2. | 400 / 600 | 0.035 | SI | SI
Paredes interiores em PGL | Ultracoustic Plus | Lã de vidro | m2__Isolamento termo-acústico colocado numa estrutura metálica, à base de lã mineral ULTRACOUSTIC PLUS R fabricada com ECOSE Technology, um ligante de base vegetal sem formaldeídos ou fenóis adicionados, de acordo com a norma EN 13162, com certificado de Qualidade de Ar Interior EUROFINS GOLD, de 100 mm de espessura nominal e largura de (400 / 600) mm, com uma condutividade térmica de 0,035 W/mK, resistência térmica de 2,85 m2.K/W, coeficiente de absorção acústica αw = 1,00 e resistência ao fluxo de ar de 15 kPa.s/m2. | 400 / 600 | 0.035 | SI | SI
Paredes interiores em PGL | Ultracoustic | Lã de vidro | m2_ Isolamento termoacústico colocado em armação metálica, à base de lã mineral ULTRACOUSTIC R fabricada com ECOSE Technology, um ligante de origem vegetal sem formaldehídos adicionados, com o certificado de Qualidade do Ar Interior EUROFINS GOLD, segundo a norma EN 13162, de 70 mm de espessura nominal e largura de (400 / 600) mm, com uma condutividade térmica de 0.037 W/mK, um coeficiente de absorção acústica αw = 1,00 e resistência ao fluxo de ar de 10 kPa.s/m2. | 400 / 600 | 0.037 | SI | SI
Paredes interiores em PGL | Ultracoustic | Lã de vidro | m2_ Isolamento termoacústico colocado em armação metálica, à base de lã mineral ULTRACOUSTIC P fabricada com ECOSE Technology, um ligante de origem vegetal sem formaldehídos adicionados, com o certificado de Qualidade do Ar Interior EUROFINS GOLD, segundo a norma EN 13162, de 50 mm de espessura nominal e largura de 600mm, com uma condutividade térmica de 0.037 W/mK, um coeficiente de absorção acústica αw = 0,80 e resistência ao fluxo de ar de 10 kPa.s/m2. | 600 | 0.037 | SI | SI
Paredes interiores em PGL | Ultracoustic | Lã de vidro | m2_ Isolamento termoacústico colocado em armação metálica, à base de lã mineral ULTRACOUSTIC P fabricada com ECOSE Technology, um ligante de origem vegetal sem formaldehídos adicionados, com o certificado de Qualidade do Ar Interior EUROFINS GOLD, segundo a norma EN 13162, de 60 mm de espessura nominal e largura de 600mm, com uma condutividade térmica de 0.037 W/mK, um coeficiente de absorção acústica αw = 0,90 e resistência ao fluxo de ar de 10 kPa.s/m2. | 600 | 0.037 | SI | SI
Teto falso | Ultracoustic Plus | Lã de vidro | m2__ Isolamento termoacústico colocado sobre teto falso de gesso cartonado, à base de lã mineral ULTRACOUSTIC PLUS R, fabricado com ECOSE Technology, um ligante de base vegetal sem adição de formaldeídos ou fenóis, com certificado de Qualidade do Ar Interior Eurofins Gold, segundo a norma EN 13162, com 100 mm de espessura nominal, com uma condutividade térmica de 0,035 W / mK e um coeficiente de absorção acústica αw = 1 e resistência ao fluxo de ar de 15kPa.s / m2 | - | 0.035 | SI | NO
Teto falso | Ultracoustic | Lã de vidro | m2__ Isolamento termoacústico colocado sobre teto falso de gesso cartonado, à base de lã mineral ULTRACOUSTIC R, fabricado com ECOSE Technology, um ligante de base vegetal sem adição de formaldeídos ou fenóis, com certificado de Qualidade do Ar Interior Eurofins Gold, segundo a norma EN 13162, com 100 mm de espessura nominal, com uma condutividade térmica de 0,037 W/mK e um coeficiente de absorção acústica αw = 1 e resistência ao fluxo de ar de 15kPa.s/m2 | - | 0.037 | SI | NO
Teto falso perfurado | Ultracoustic Absorção | Lã de vidro | m2__ Isolamento termoacústico colocado sobre teto falso perfurado ou suportes metálicos, à base de lã mineral ULTRACOUSTIC ABSORÇÃO, fabricado com ECOSE Technology, um ligante de base vegetal sem adição de formaldeídos ou fenóis, com certificado de Qualidade do Ar Interior Eurofins Gold, segundo a norma EN 13162, com 30 mm de espessura nominal, com uma condutividade térmica de 0,034 W/mK e um coeficiente de absorção acústica αw = 0,65 e resistência ao fluxo de ar de 10kPa.s / m2 | - | 0.034 | SI | NO
Teto falso perfurado | Barreira Fónica | Lã de rocha | m2_ Isolamento termoacústico à base de um painel rígido de lã mineral BARREIRA FÓNICA DP8 revestido em ambas as faces com alumínio reforçado, com 80 mm de espessura, com resistência térmica de 2,35 m2/W, isolamento acústico de 17,5 dBA e resistência ao fluxo de ar 15 de kPa.s/m2. | - |  | SI | NO
Esta forma representa una segmentación de datos de tabla. La segmentación de datos de tabla se admite en Excel o versiones posteriores. Si la forma se modificó en una versión anterior de Excel o si el libro se guardó en Excel 2007 o una versión anterior, no se puede usar la segmentación de datos.
Esta forma representa una segmentación de datos de tabla. La segmentación de datos de tabla se admite en Excel o versiones posteriores. Si la forma se modificó en una versión anterior de Excel o si el libro se guardó en Excel 2007 o una versión anterior, no se puede usar la segmentación de datos.
Note on E16: añadir opcion lana roca
Note on E17: anadir producto lana de roca